## 涂层
4．2 铜+镍+铬和镍+铬电镀层的分级号见表2。
表2 铜+镍+铬和镍+铬电镀层的分级号
基体材料 | 使用条件号 | 分级号
钢 铁 | 4 | Fe/Ep·Cu 20 Ni 30d Cr 0.5
| 4 | Fe/Ep·Cu 20 Ni 25d Cr 0.5mp(mc)
| 3 | Fe/Ep·Cu 15 Ni 30d Cr 0.5
| 3 | Fe/Ep·Cu 20 Ni 20d Cr 0.5mp(mc)
| 2 | Fe/Ep·Cu 20 Ni 10b Cr 0.5
| 4 | Fe/Ep·Ni 45d Cr 0.5
| 4 | Fe/Ep·Ni 35d Cr 0.5mp(mc)
| 3 | Fe/Ep·Ni 35d Cr 0.5
| 2 | Fe/Ep·Ni 20d Cr 0.5
锌 合 金 | 4 | Zn/Ep·Cu 20 Ni 30d Cr 0.5
| 4 | Zn/Ep·Cu 20 Ni 25d Cr 0.5mp(mc)
| 3 | Zn/Ep·Cu 15 Ni 25d Cr 0.5
| 3 | Zn/Ep·Cu 20 Ni 20d Cr 0.5
铜及铜合金 | 3 | Cu/Ep·Ni 30d Cr 0.5
| 3 | Cu/Ep·Ni 20d Cr 0.5mp(mc)
| 2 | Cu/Ep·Ni 20d Cr 0.5
铝及铝合金 | 4 | Al/Ep·Ni 45d Cr 0.5
| 4 | Al/Ep·Ni 35d Cr 0.5mp(mc)
| 3 | Al/Ep·Ni 35d Cr 0.5
塑 料 | 4 | PL/Ep·Cu 20 Ni 25d Cr 0.5
| 3 | PL/Ep·Cu 20 Ni 10d Cr 0.5
注：螺纹紧固件的铜+镍+铬和镍+铬电镀层的分级号按GB/T 5267规定。
4．3 铜+镍+铬和镍+铬电镀层的使用条件号与耐蚀性见表3。
表3 铜+镍+铬和镍+铬电镀层的使用条件号与耐蚀性
基体材料 | 使用条件号 | 耐 蚀 性
|  | CASS试验时间，h |  |  |  |  | 保护等级，级
钢 铁 | 4 | 48
| 3 | 32
| 2 | 16 |  |  |  |  | ≥9
锌合金 | 4 | 32 |  |  |  |  | ≥9
| 3 | 16 |  |  |  |  | ≥9
铜及铜合金 | 3 | 16 |  |  |  |  | ≥9
| 2 | - |  |  |  |  | -
铝及铝合金 | 4 | 32 |  |  |  |  | ≥9
| 3 | 16 |  |  |  |  | ≥9
塑 料 | 4 | 16 |  |  |  |  | 按GB/T 12600
| 3 | 8 |  |  |  |  | 按GB/T 12600
注：螺纹紧固件的铜+镍+铬和镍+铬电镀层的耐蚀性按GB/T 5267规定。
4．4 铜+镍+铬和镍+铬电镀层的性能检验
铜+镍+铬和镍+铬电镀层的厚度、耐蚀性应进行检验，塑料件上的电镀层还要进行热循环试验。如有必要，供需双方可协议商定对其它性能进行检验。检验方法按GB/T 5267、GB/T 9797、GB/T 12600规定。
5 镀锌层
5．1 镀锌层的分级号见表4。
表4 锌镀层的分级号及适用条件
分级号 | 适用条件及举例
Fe/Ep·Zn 25 | 腐蚀严重的工作条件，一般不推荐使用
Fe/Ep·Zn 18 | 腐蚀严重的工作条件，汽车底盘零件、螺纹紧固件等
Fe/Ep·Zn 12 | 腐蚀中等的工作条件，如发动机舱内零件、螺纹紧固件等
Fe/Ep·Zn 10 | 腐蚀中等的工作条件，螺纹紧固件
Fe/Ep·Zn 8 | 腐蚀轻微的工作条件，如乘客舱内零件、螺纹紧固件等
Fe/Ep·Zn 5 | 腐蚀轻微的工作环境，如电镀后需进行涂装的零件、螺纹紧固件等
Fe/Ep·Zn 3 | 腐蚀轻微的工作环境，螺丝紧固件
Fe/Ep·Zn ×× | 热镀锌适用于较厚的镀层需要，其厚度不小于25μm。其厚度系列应按GB/T 13912规定
注：
1 "××"表示镀层厚度；
2 螺纹紧固件镀层厚度按GB/T 5267规定，内螺纹一般不留镀层余量。
5．2 锌层上的铬酸盐转化膜的性能要求见表5
表5 锌层上的铬酸盐转化膜的耐蚀性
转化膜的种类 | 耐 蚀 性 |  | 其它性能
| NSS试验时间，h | 评级标准
B（漂白） | 24 | 不出现白锈 | 按GB/T 9800
C（彩虹） | 72 | 不出现白锈 | 按GB/T 9800
D（深色） | 961） | 不出现白锈 | 按GB/T 9800
E（复合、高耐蚀性） | 200 | 不出现白锈 | 按GB/T 9800
注：1）黑色转化膜的耐蚀性允许有较大的差异，但不得低于NSS试验48h。
5．3 电镀锌后的热处理
镀锌后，对于弹簧件、高强度零件应消除氢脆的危险性，消除氢脆的热处理条件见表6
表6 电镀后消除氢脆的热处理条件（不包括表面淬火的工件）
基体材料的最小抗张强度 |  | 相应的最大抗张强度 |  |  | 温度，℃ |  |  |  | 时间，h
Rm min,MPa |  | Rm max,Mpa
RRm min≤1000 |  | ≤1050 |  |  | 无要求 |  |  |  | -
1000＜Rm min≤1400 |  | 1050＜Rm max≤1450 |  |  | 190～220 |  |  |  | 8
1400＜Rm min≤1750 |  | 1450＜Rm max≤1800 |  |  | 190～220 |  |  |  | 18
1750＜Rm min |  | 1800＜Rm max |  |  | 190～220 |  |  |  | 24
5．4 锌镀层的性能检验
锌电镀层的厚度、转化膜的耐蚀性应进行检验。如有需要，供需双方可协议商定对其它性能进行检验。检验方法按GB/T9799、GB/T 9800、GB/T5267规定。
热镀锌层的性能检验按GB/T 13912规定。
6 锡镀层
6．1 锡镀层的分级号及适用条件见表7
表7 锡镀层的分级号与适用条件
基体材料 |  |  | 分级号 |  |  |  |  | 适用条件及举例
铜 |  |  | Fe/Ep·Sn 15 |  |  |  |  | 有机酸介质
|  |  | Fe/Ep·Sn 9 |  |  |  |  | 工作温度低于100℃的电联结件
钢、铜，合金铸铁 |  |  | Fe/Ep·Sn 5 |  |  |  |  | 钎焊、稳定接触电阻、磨合
Cu/Ep·Sn 5
钢 |  |  | Fe/Ep·Sn 2 |  |  |  |  | 密配（如轴瓦背）
钢 |  |  | Fe/Hd·Sn ×× |  |  |  |  | 热镀锡适用于厚度要求较大的零件，且不产生氢脆
注：钢件稳定接触电阻锡时，应选用适当的镀层为底层。"××"表示镀层厚度。
6．2 锡镀层的性能检验
应对锡镀层的厚度、结合强度进行检验。检验方法按GB/T12599规定。如有需要，供需双方可协议商定对其它性能进行检验。
7 银电镀层
7．1 银电镀层的分级号和适用条件见表8
表8 银电镀层的分级号与适用条件
基体材料 | 分级号 |  |  | 厚度，μm |  |  |  | 适用条件及举例
铜 | Cu/Ep·Ag6·At |  |  | ≥6 |  |  |  | 工作温度较高、电流较大的环境，如汽车电器元件
7．2 银电镀层的性能试验
应对银电镀层的厚度、结合强度进行检验。如有需要，供需双方可协议商定对其它性能进行检验。检验方法按SJ/T 11110规定。
8 铅电镀层
8．1 铅电镀层的分级号与适用条件见表9
表9 铅电镀层的分级与适用条件
基体材料 | 化级号 |  |  |  | 耐 蚀 性 |  |  |  | 适用条件及举例
[5 empty] | NSS试验，h |  | 保护等级
铜、铜及 | Fe/Ep·Pb25 |  |  |  | 96 |  | 6 |  | 与硫酸接触零件，如电瓶夹
铜合金 | Cu/Ep·Pb15 |  |  |  | 96 |  | 6
注：钢件电镀铅时，应选用适当的底层，允许用热浸镀铅（Me/HD·Pb××）代替电镀铅。
8．2 铅电镀层的性能检验
应对铅电镀层的厚度、耐蚀性进行检验。检验方法按GB/T 4955、GB/T 4956、GB/T l0125、GB/T 6461规定。如有必要，供需双方可协议商定对其它性能进行检验。
9 铜电镀层
9．1 铜电镀层的分级号及适用条件见表10
表10 铜电镀层的分级号及适用条件
基体材料 |  |  |  | 分级号 |  |  |  |  | 适用条件及举例
钢 |  |  |  | Fe/Ep·Cn 15 |  |  |  |  | 防渗碳镀层
[5 empty] | Fe/Ep·Cn 5 |  |  |  | 齿轮啮合
[5 empty] | Fe/Ep·Cn 2 |  |  |  | 钎焊
注：防渗碳部位的表面粗糙度不得高于Ra0.8，否则，应增加铜镀层的厚度。
9．2 铜电镀层的性能检验
应对铜电镀层的厚度、孔隙率和结合强度进行检验，检验方法按GB/T12333规定。如有必要，供需双方可协议商定对其它性能进行检验。
10 镍和铜+镍电镀层
10．1 镍和铜+镍电镀层的分级号及适用条件见表11
表11 镍电镀层的分级号及适用条件
基 体 材 料 |  |  | 分 级 号 |  |  |  |  | 适用条件及举例
钢、铜及铜合金 |  |  | Fe/Ep·Cu 7 Ni 15 |  |  |  |  | 温热工作环境，根据环境的腐蚀强度选用不同的镀层厚度。如水温传感器
Fe/Ep·Cu 20 Ni 10
Fe/Ep·Cu 30 Ni 15
Fe/Ep·Cu 6
10．2 镍和铜+镍电镀层的性能检验
应对镍和铜+镍电镀层的厚度、附着强度进行检验。检验方法按GB/T 4955、GB /T 4956、GB/T 5270、GB/T 9798规定。如有必要，供需双方可协议商定对其它性能进行检验。
11 铬电镀层
11．1 铬电镀层的分级号和适用条件见表12
表12 铬电镀层的分级号和适用条件
基体材料 | 分级号 |  |  |  | 厚度 |  | 硬度 |  | 适用条件及举例
[5 empty] | μm |  | HV
钢铁 | Fe/Ep·Cr×× |  |  |  | 10-50 |  | ≥900 |  | 一般耐磨件，如减振器活塞杆
| Fe/Ep·Cr××p |  |  |  | 120-170 |  | ≥900 |  | 松孔镀铬，如活塞环
| Fe/Ep·Cr×× |  |  |  | ≥80 |  | ≥900 |  | 要求较高的耐磨件，如钢带环
注：松孔镀铬时应注明孔的类型和深度。电镀铬后，需进行消除氢脆的热处理，热处理工艺条件按GB/T 11379规定。"××"表示镀层厚度
11．2 铬电镀层的性能检验
应对铬电镀层的厚度、附着强度、硬度进行检验，如有需要，供需双方可协议商定对其它性能进行检验。检验方法按GB/T 11379规定。
12 铝及铝合金的电化学氧化膜
12．1 铝及铝合金的电化学氧化膜的性能及适用条件见表13
表13 铝及铝合金的电化学氧化膜的性能及适用条件
标 记 | 厚 度 | 硬度 | 耐 蚀 性 |  | 适用条件及举例
| μm | HV | CASS，h | 保护等级
Al/Et·A | ≥10 |  | 24 | 按GB/T 12967.3 | 表面装饰，如装饰条
Al/Et·Ahd | 30～50 | ≥350 | - | - | 耐磨，如活塞
12．2 铝及合金的电化学氧化膜的性能检验
应对表13所规定的性能进行检验。检验方法按GB/T 4342、GB/T 8013、GB/T 8014、GB/T 4957、GB/T 12967.3规定。如有必要，供需双方可协议商定对其它性能进行检验。
13 化学镀镍层
13．1 化学镀镍层的性能要求及适用条件见表14
表14 化学镀镍层的性能要求及适用条件
基体材料 | 分级号 | 厚度 | 耐 蚀 性 |  | 适用条件及举例
|  | μm | NSS，h | 评 级
钢、铜及铜合金、锌合金等 | Me/Ap·Ni× | ≥6 | ≥72 | 主要表面无基体腐蚀物 | 耐磨、耐蚀的零件
注："Me"表示基体金属："×"表示厚度。
13．2 化学镀镍层的性能检验
应对化学镀镍层的厚度、附着强度和耐蚀性进行检验。检验方法按GB/T 5270、GB/T 10125、GB/T 6461、GB/T 11250.1规定。如有必要，供需双方可协议商定对其它性能进行检验。
14 钢铁件的化学处理层
14．1 钢铁件的化学处理层的适用条件见表15
表15 钢铁件的化学处理层的适用条件
基体材料 |  |  | 分级号 |  |  | 适用条件及举例
钢 铁 |  |  | Fe/Ct·Of |  |  | 防蚀、表面装饰；如随车工具，不能采用电镀层的螺纹紧固件
|  |  | Fe/Ct·MePhg××f |  |  | 磨合：如变速箱齿轮等
|  |  | Fe/Ct·MePhr××f |  |  | 防蚀：如离合器摩擦片，螺纹紧固件等
|  |  | Fe/Ct·MePhz××s |  |  | 冷挤压、冷拔
|  |  | Fe/Ct·MePhi×× |  |  | 电绝缘
注：
1 磷化膜的厚度允许在不影响零件实际使用的范围内，钢铁零件经化学处理后，如需进行热处理，应按GB/T 11376和GB/T 15519规定。
2 表中"××"表示磷化膜的质量。"Me"可以是Zn、Mn、Fe、Ca或它们之间的组合
14．2 钢铁件的化学处理层的性能检验
供需双方可协议商定对钢铁件的化学处理层的性能进行检验，检验方法应按GB/T 11376和GB/T 15519规定。
15 锌合金的钝化处理层
15．1 锌合金的钝化处理层的性能及适用条件见表16
表16 锌合金的钝化处理层的性能及适用条件
基体材料 | 分级号 | 耐 蚀 性 |  | 使用条件
|  | NSS，h | 评级
锌合金 | Zn/Cr·P | 72 | 主要表面无白色腐蚀产物 | 防蚀、汽车化油器零件
15．2 锌合金钝化层的性能检验
应对锌合金钝化层的耐蚀性能进行检验。检验方法按GB/T 10125、GB/T 6461规定。
16 钢铁上的镉电镀层（Fe／Ep·Cd×）
一般情况下，不推荐采用镉电镀层。只有在特殊情况下（如海洋气氛等），才使用镉电镀层。如采用镉电镀层，供需双方可按GB/T 13346规定。
17 铅锡合金电镀层
17．1 铅锡合金电镀层性能及适用条件见表17
表17 铅锡合金电镀层的性能及适用条件
基体材料 | 分级号 | 厚度 | 锡含量 | 适用条件及举例
μm
铜铅合金 | CuPb/Ep·Sn(6)Pb20 | 20-40 | 6%-9% | 高速润滑（轴瓦）
17．2 铅锡合金电镀层的性能检验
供需双方可按协议商定对铅锡合金电镀层的性能进行检验。
18 真空镀铝层
18．1 真空镀铝层的性能及适用条件见表18
表18 真空镀铝层的性能及适用条件
基体材料 | 分级号 | 镀层厚度 | 适用条件及举例
μm
钢铁、非金属材料 | M/VD·Al | 0.05～0.2 | 汽车灯具、装饰条等
注：亦可用其它物理镀覆方法代替真空镀铝，如磁控溅射等。"M"表示基体材料。
18．2 真空镀铝层的性能检验
供需双方可协议商定对真空镀铝层的性能进行检验。
19 锌铝铬涂层（DACROTIZED）
19．1 锌铝铬涂层的性能及适用条件见表19
表19 锌铝铬涂层的性能及适用条件
基体材料 | 分级号 | 厚度 | 耐 蚀 性 |  | 适用条件及举例
|  | μm | NSS，h | 评 级
钢铁、烧结合金、铝材等 | Me/Ct·DAC4 | 4～8 | ≥500 | 不出现基体锈蚀 | 高耐蚀性涂层，用于替代防护性电镀层，减少环境污染。如螺纹紧固件及其它镀锌、镉件
产物
注："Me"表示基体金属材料。